## Sheet1
标准征求意见稿意见汇总处理表
标准项目名称：硫化铜、铅、锌和镍精矿试样中湿存水分的测定 重量法 标准项目负责起草单位：大冶有色金属有限责任公司 日期：2026年6月15日
序 号 | 标准章 条编号 | 意见内容 | 提出单位 | 处理意见 | 备注
1 | 1 | “本文件描述采用重量法测定硫化铜、铅、锌和镍精矿中湿存水分”建议改为“本文描述了硫化铜、铅、锌和镍精矿中湿存水分的测定方法” | 中国有色桂林矿产地质研究院有限公司
2 | 1 | “本文件适用于不含有挥发性有机浮选药剂(如煤油)的硫化铜、铅、锌和镍精矿中水分的测定，测定范围为0.05%～2.0%(质量分数)”建议改为“本文件适用于不含有挥发性有机浮选药剂(如煤油)的硫化铜、铅、锌和镍精矿试样中水分的测定，测定范围为0.05%～2.50%(质量分数)” | 河南豫光金铅股份有限公司
3 | 1 | “注：用本标准测定水分含量结果并不作为精矿试样分析结果的一部分”建议改为“注：用本文件测定湿存水分含量结果并不作为精矿试样分析结果的一部分” | 湖南有色金属研究 院有限责任公司
4 | 1 | 删除“本文件不适用于易氧化的硫化精矿(见8.4，注）”“易氧化的硫化精矿湿存水分测定参见附录A”建议改为“易氧化的硫化精矿试样中湿存水分测定见附录A” | 湖南有色金属研究 院有限责任公司
5 | 2 | “GB/T 14260 散装重有色金属浮选精矿取样、制样通则”“GB/T 27673 铜、铅、锌和镍精矿 散装干物料质量损失的测定”建议改为“GB/T 14260 散装重有色金属浮选精矿取样、制样方法”“GB/T 27673 硫化铜、铅、锌和镍精矿 散装干物料质量损失的测定” | 湖南有色金属研究 院有限责任公司
6 | 7.2 | “准备足够供化学分析和湿存水分测定的样品。将试样置于平底盘或浅盘(6.4)中，均匀铺开，厚度约 3mm～5mm。盖上盖，防止落入灰尘，但允许试样表面空气流动。在实验室环境下，将试样放置2h以上，并保证2h时间间隔内试样质量变化不超过0.1%”建议改为“样品的制备应按照GB/T 14260 执行，准备足够供化学分析和湿存水分测定的样品。将试样置于盛样盘或搪瓷盘(6.4)中，均匀铺开，厚度约 3mm～5mm。盖上密封盖，留有少量缝隙，防止灰尘落入。在实验室环境下，将试样放置2h或2h以上，并保证2h时间间隔内试样质量变化不超过0.1%” | 北矿检 测技术股份有限公司
7 | 8.2 | “从试样(7.2)中多点称取10g 试料，置于干燥的称量皿(8.1)中。均匀铺开，厚度约3 mm～5 mm,称重，精确至0.1mg, 记录质量为，在 5min内，也应称取测定组分的试料量”建议改为“从试样(7.2)中称取约10g试样，置于已干燥、恒重的称量皿(8.1)中。平铺形成厚度为3～5mm的均匀薄层。称量并记录称量皿、密封盖和试料的总质量()，精确至0.1mg。在完成上述操作的5分钟内，同步称取用于成分检测的试样（成分检测结果需换算为干基数值）” | 北矿检 测技术股份有限公司
8 | 8.4 | “则按附录A 规定的方法干燥”建议改为“则宜参照附录A 规定的方法干燥” | 南通海关综合技术中心
9 | 9 | “w”建议改为“w” | 南通海关综合技术中心
10 |  | 无意见 | 云南铜业股份有限公司西南铜业分公司
11 |  | 无意见 | 昆明冶金研究院有限公司
12 |  | 无意见 | 广东省科学工业分析检测中心
13 |  | 无意见 | 济源市万洋冶炼（集团）有限公司
14 |  | 无意见 | 五矿铜业（湖南）有限公司
15 |  | 无意见 | 湖南白银股份有限公司
16 |  | 无意见 | 国标（北京）检验认证有限公司
说明（1）发送《征求意见稿》的单位数：12 个； （2）收到《征求意见稿》后，回函的单位数：12 个； （3）收到《征求意见稿》后，回函并有建议或意见的单位数：5 个； （4）没有收到回函的单位数：0 个。